## Ana Panel
KARS BELEDIYESI
BETON SANTRALI - RECETE, URETIM VE STOK YONETIM PANELI
Guncelleme Tarihi: 00.mm.2026
| 5 |  | 0 |  | 0
| TANIMLI RECETE SAYISI |  | BU AY URETIM (m3) |  | TOPLAM PARTI SAYISI
| 7 |  | 0
| KRITIK SEVIYEDE MALZEME |  | TOPLAM URETIM (m3, tum kayitlar)
MALZEME STOK OZETI
| Malzeme | Birim | Guncel Stok | Kritik Seviye | Durum
| Cimento | kg | 0 | 0 | KRITIK
| Kum | kg | 0 | 0 | KRITIK
| Micir 0-5mm | kg | 0 | 0 | KRITIK
| Micir 5-12mm | kg | 0 | 0 | KRITIK
| Micir 12-19mm | kg | 0 | 0 | KRITIK
| Su | lt | 0 | 0 | KRITIK
| Katki | kg | 0 | 0 | KRITIK

## Receteler
BETON RECETELERI (1 m3 ICIN)
Kars Belediyesi Beton Santrali
Beton Sinifi | Cimento (kg) | Kum (kg) | Micir 0-5mm (kg) | Micir 5-12mm (kg) | Micir 12-19mm (kg) | Su (lt) | Katki (kg) | Su/Cimento Orani | Toplam Agrega (kg) | Toplam Karisim - 1 m3 (kg) | Yogunluk Kontrolu | Aciklama | Standart Siniflar
C20 | 300 | 670 | 190 | 480 | 575 | 180 | 3 | 0.6 | 1915 | 2398 | NORMAL (1 m3) | Standart tasiyici beton | C16
C25 | 340 | 660 | 190 | 470 | 565 | 175 | 3.5 | 0.5147059 | 1885 | 2403.5 | NORMAL (1 m3) | Standart tasiyici beton | C20
C30 | 380 | 645 | 185 | 460 | 555 | 170 | 4 | 0.4473684 | 1845 | 2399 | NORMAL (1 m3) | Yuksek dayanim | C25
C35 | 420 | 630 | 180 | 450 | 545 | 165 | 5 | 0.3928571 | 1805 | 2395 | NORMAL (1 m3) | Yuksek dayanim / ozel imalat | C30
Grobeton | 150 | 700 | 200 | 500 | 600 | 190 | 0 | 1.266667 | 2000 | 2340 | NORMAL (1 m3) | Tesviye / dolgu betonu (C8/10) | C35
[8 empty] | 0 | 0 |  |  |  | C40
[8 empty] | 0 | 0 |  |  |  | C45
[8 empty] | 0 | 0 |  |  |  | C50
[8 empty] | 0 | 0 |  |  |  | Grobeton
[8 empty] | 0 | 0
[8 empty] | 0 | 0
[8 empty] | 0 | 0
[8 empty] | 0 | 0
[8 empty] | 0 | 0
[8 empty] | 0 | 0
[8 empty] | 0 | 0
[8 empty] | 0 | 0
[8 empty] | 0 | 0
[8 empty] | 0 | 0
[8 empty] | 0 | 0
Yeni sinif icin bu listeye ekleyin, sonra Beton Sinifi hucresine secin.
NOT: Yukaridaki degerler 1 m3 beton icin baslangic/referans karisim degerleridir. Saha ve laboratuvar sonuclarina gore (agrega nem/granulometri, cimento tipi vb.) guncelleyiniz. Yogunluk Kontrolu sutunu, toplam karisimin normal beton yogunluk araligi olan 2300-2500 kg/m3 icinde olup olmadigini gosterir. Yeni beton sinifi eklemek icin once O sutunundaki Standart Siniflar listesine ekleyin, sonra bos bir satirda Beton Sinifi hucresinden secip degerleri girin.

## Uretim Hesaplama
URETIM HESAPLAMA VE PARTI KAYITLARI
Hedef m3 giriniz - malzeme miktarlari recetelere gore otomatik hesaplanir
Tarih | Beton Sinifi | Hedef Uretim (m3) | Cimento (kg) | Kum (kg) | Micir 0-5mm (kg) | Micir 5-12mm (kg) | Micir 12-19mm (kg) | Su (lt) | Katki (kg) | Notlar

## Malzeme Stok
MALZEME STOK DURUMU
Cikislar Uretim Hesaplama sayfasindan otomatik gelir - girisleri asagidaki tablodan isleyin
Malzeme | Birim | Baslangic Stok | Toplam Giris | Toplam Cikis (Uretim) | Guncel Stok | Kritik Stok Seviyesi | Durum
Cimento | kg | 0 | 0 | 0 | 0 | 0 | KRITIK
Kum | kg | 0 | 0 | 0 | 0 | 0 | KRITIK
Micir 0-5mm | kg | 0 | 0 | 0 | 0 | 0 | KRITIK
Micir 5-12mm | kg | 0 | 0 | 0 | 0 | 0 | KRITIK
Micir 12-19mm | kg | 0 | 0 | 0 | 0 | 0 | KRITIK
Su | lt | 0 | 0 | 0 | 0 | 0 | KRITIK
Katki | kg | 0 | 0 | 0 | 0 | 0 | KRITIK
STOK GIRIS KAYITLARI
Tarih | Malzeme | Miktar | Tedarikci | Not